## 冷却器
重庆长江黄金游轮有限公司船舶交厂工程修理单
编号 |  | 损坏部位及情形 | 修复说明（或附图） | 修理依据
项 | 次
黄金1号
| 1 | 发电原动机淡水冷却器漏泄后堵塞太多 | 1，换铜管DN14，长1.25米，共174根，试漏后换管子。2，材料厂供3，试压合格后交船 | 使用要求
黄金3号
| 【4】 | 右主机低温淡水冷却器1台 | 拆装、试压、查漏、更换铜管，铜管规格：低温冷却器：3000*φ16*φ14；按规范1.5P工作压力试验交检。厂供材料。 | 使用要求
黄金5号
| 1 | 左右主机低温水共两个冷却器 | 更换紫铜管约100根试压0.4Mpa不漏。 | 使用要求
|  | 黄铜管轻微漏水（左轻右重） | （管子长3米外径16内径14） | 使用要求
黄金6号
| 7 | 低温水冷却器，右主机低温冷却器现已漏水（2台） | 查漏，换紫铜管。试压0.45Mpa5分钟不漏。（材料厂供） | 使用要求